## podatki
Potresna obremenitev in potrebna armatura
N(G + 0,3Q)
N(potres)
Obremenitev statične obtežbe in potrebna armatura
| N(ovojnica 1) | V2 (ovojnica 1)
V3 (ovojnica 1)

## stebra 1 in 2
STEBERA 1 in 2 - sredinska stebra v prečnem okvirju
Steber 1: |  | b = | 40 | cm |  | b0 = | 35 | cm
|  | h = | 40 | cm
|  | Hc = | 3.67 | m
Steber 2: |  | b = | 40 | cm
|  | h = | 40 | cm
|  | Hc = | 3.19 | m
Material: |  | BETON C25/30 |  | fck = | 2.5 | kN/cm2
|  |  |  | afcd = | 1.333333 | kN/cm2
|  |  |  | fcd = | 1.666667 | kN/cm2
|  |  |  | fctm = | 0.2564964 | kN/cm2
|  | JEKLO S400 |  | fyk = | 40 | kN/cm2 |  | es,y,d = | 0.00174
|  |  |  | fyd = | 34.78261 | kN/cm2
Minimalna in maksimalna količina armature v stebrih:
| Steber 1: | rmin = | 1 | % |  | As,min = | 16 | cm2
|  | rmax = | 4 | % |  | As,max = | 64 | cm2
| Steber 2: | rmin = | 1 | % |  | As,min = | 16 | cm2
|  | rmax = | 4 | % |  | As,max = | 64 | cm2
Momenti, ki se v gredah, ki se s stebroma stikujejo, lahko razvijejo:
Grede v prečni smeri: |  |  | M+ = | 101 | kNm | ali |  | M+ = | 102 | kNm
|  |  | M- = | -129 | kNm |  |  | M- = | -146 | kNm
Grede v vzdolžni smeri: |  |  | M+ = | 88 | kNm | ali |  | M+ = | 0 | kNm
|  |  | M- = | -115 | kNm |  |  | M- = | 0 | kNm
Moment, ki ga mora steber prevzeti pri (mininmalni) osni sili v potresnem projektnem stanju:
Steber1:
Potresno projektno stanje: |  |  | Nsd = | 223.25 | kN | (tlak - steber 1) |  |  |  | Nsd = | 96.01 | kN | (tlak - steber 2)
|  |  | M2 = | 321.1 | kNm
|  |  | M2 = | 149.5 | kNm
Potrebna vzdolžna armatura - statična obtežba in potresno projektno stanje (cm2):
|  |  | steber 1 |  | steber 2
statična obtežba: |  |  | 4.8 |  | 11.56
potresno proj. stanje |  |  | 16.09 |  | 13.57
Izbrana vzdolžna armatura - kritično območje - DIAS:
|  |  | kom | FR (mm)
| po obodu: |  | 0 | 16
| v vogalih: |  | 4 | 19
| vmesne palice: |  | 4 | 22
| dejanska količina armature: |  |  | 26.54646 | cm2
| procent armiranja: |  |  | 1.659154 | %
Izbrana vzdolžna armatura - spodnji steber ob vpetju spodaj in zgornji steber ob vpetju zgoraj:
Steber 1: |  |  | kom | FR (mm) |  |  | Steber 2: |  |  | kom | FR (mm)
| po obodu: |  | 0 | 16 |  |  |  | po obodu: |  | 0 | 16
| v vogalih: |  | 4 | 19 |  |  |  | v vogalih: |  | 4 | 16
| vmesne palice: |  | 4 | 16 |  |  |  | vmesne palice: |  | 4 | 16
| dejanska količina armature: |  |  | 19.38363 | cm2 |  |  | dejanska količina armature: |  |  | 16.08495 | cm2
| procent armiranja: |  |  | 1.211477 | % |  |  | procent armiranja: |  |  | 1.00531 | %
Momenta, ki se pri tako izbrani armaturi lahko v stebru razvijeta pri dejanski (maksimalni v potresnem projektnem stanju) osni sili - DIAS:
Steber 1: | Mzgoraj = | 183 | kNm |  |  | Steber 2: | Mspodaj = | 164 | kNm |  | Prečke v zgornji etaži - prečna smer:
| Mspodaj = | -151 | kNm |  |  |  | Mzgoraj = | -110 | kNm |  | M+ = | 64 | kNm | M+ = | 64 | kNm
[11 empty] | M- = | -68 | kNm | M- = | -68 | kNm
Momenti za račun prečne sile:
Prečke v zgornji etaži - vzdolžna smer:
Steber 1: | M+ = | 130.2622 | kNm |  |  | Steber 2: | M+ = | 116.7378 | kNm |  | M+ = | 70 | kNm | M+ = | 0 | kNm
| M- = | -151 | kNm |  |  |  | M- = | -110 | kNm |  | M- = | -84 | kNm | M- = | 0 | kNm
Prečna sila, ki se v takem slučaju razvije v stebru:
Steber 1: |  | Vsd (M) = | 84.30204 | kN
[6 empty] | Vsd = | 84.30204 | kN
|  | Vsd (stat. obtežba)= |  | 14.95 | kN
Steber 2: |  | Vsd (M) = | 78.18543 | kN
[6 empty] | Vsd = | 78.18543 | kN
|  | Vsd (stat. obtežba)= |  | 36.65 | kN
Kontrola objetja jedra: |  |  | Nmax = | 274.44 | kN |  |  |  | Nmax = | 128.79 | kN | (osna sila v vozlišču,
ki ga obravnavamo)
Steber 1: | [7 empty] | Steber 2:
Izbrana strižna armatura: |  |  | n- strižna | FR (mm) | s |  |  | Izbrana strižna armatura: |  |  | n- strižna | FR (mm) | s
|  |  | 4 | 6 | 15 | [5 empty] | 4 | 6 | 15
Vstremen = | 527.7876 | cm3 | [5 empty] | Vstremen = | 527.7876 | cm3
Vjedra = | 119716 | cm3 | [5 empty] | Vjedra = | 119716 | cm3
wwd = | 0.09200689 | [6 empty] | wwd = | 0.09200689
T1 = | 0.4751 | s |  | q = | 3.9 |  |  | T1 = | 0.4751 | s |  | q = | 3.9
mf = | 7.103978 | [6 empty] | mf = | 7.103978
razdalja med sosednjimi podprtimi palicami: | [7 empty] | razdalja med sosednjimi podprtimi palicami:
8 | razdalj |  | bi,1 = | 14.4 | cm |  |  | 8 | razdalj |  | bi,1 = | 14.4 | cm
0 | razdalj |  | bi,2 = | 2.2 | cm |  |  | 0 | razdalj |  | bi,2 = | 2 | cm
an = | 0.774302 | [6 empty] | an = | 0.774302
as = | 0.6173469 | [6 empty] | as = | 0.6173469
0.04398049 | > | 0.00861569 |  | #NAME? |  |  |  | 0.04398049 | > | -0.0145319 |  | #NAME?

## stebra 3 in 4
STEBERA 3 in 4 - leva stebra v prečnem okvirju
Steber 3: |  | b = | 40 | cm |  | b0 = | 35 | cm
|  | h = | 40 | cm
|  | Hc = | 3.67 | m
Steber 4: |  | b = | 40 | cm
|  | h = | 40 | cm
|  | Hc = | 3.19 | m
Material: |  | BETON C25/30 |  | fck = | 2.5 | kN/cm2
|  |  |  | afcd = | 1.333333 | kN/cm2
|  |  |  | fcd = | 1.666667 | kN/cm2
|  |  |  | fctm = | 0.2564964 | kN/cm2
|  | JEKLO S400 |  | fyk = | 40 | kN/cm2 |  | es,y,d = | 0.00174
|  |  |  | fyd = | 34.78261 | kN/cm2
Minimalna in maksimalna količina armature v stebrih:
| Steber 3: | rmin = | 1 | % |  | As,min = | 16 | cm2
|  | rmax = | 4 | % |  | As,max = | 64 | cm2
| Steber 4: | rmin = | 1 | % |  | As,min = | 16 | cm2
|  | rmax = | 4 | % |  | As,max = | 64 | cm2
Momenti, ki se v gredah, ki se s stebroma stikujejo, lahko razvijejo:
Grede v prečni smeri: |  |  | M+ = | 0 | kNm | ali |  | M+ = | 80 | kNm
|  |  | M- = | 0 | kNm |  |  | M- = | -120 | kNm
Grede v vzdolžni smeri: |  |  | M+ = | 73 | kNm | ali |  | M+ = | 0 | kNm
|  |  | M- = | -94 | kNm |  |  | M- = | 0 | kNm
Moment, ki ga mora steber prevzeti pri (mininmalni) osni sili v potresnem projektnem stanju:
Steber 3:
Potresno projektno stanje: |  |  | Nsd = | 65.64 | kN | (tlak - steber 3) |  |  |  | Nsd = | 39.23 | kN | (tlak - steber 4)
|  |  | M2 = | 156 | kNm
|  |  | M2 = | 122.2 | kNm
Potrebna vzdolžna armatura - statična obtežba in potresno projektno stanje (cm2):
|  |  | Steber 3: |  | Steber 4:
statična obtežba: |  |  | 4.8 |  | 7.91
potresno proj. stanje |  |  | 18.95 |  | 11.16
Izbrana vzdolžna armatura - kritično območje - DIAS:
|  |  | kom | FR (mm)
| po obodu: |  | 0 | 22
| v vogalih: |  | 4 | 19
| vmesne palice: |  | 4 | 16
| dejanska količina armature: |  |  | 19.38363 | cm2
| procent armiranja: |  |  | 1.211477 | %
Izbrana vzdolžna armatura - spodnji steber ob vpetju spodaj in zgornji steber ob vpetju zgoraj:
Steber 3: |  |  | kom | FR (mm) |  |  | Steber 4: |  |  | kom | FR (mm)
| po obodu: |  | 0 | 16 |  |  |  | po obodu: |  | 0 | 16
| v vogalih: |  | 4 | 19 |  |  |  | v vogalih: |  | 4 | 16
| vmesne palice: |  | 4 | 16 |  |  |  | vmesne palice: |  | 4 | 16
| dejanska količina armature: |  |  | 19.38363 | cm2 |  |  | dejanska količina armature: |  |  | 16.08495 | cm2
| procent armiranja: |  |  | 1.211477 | % |  |  | procent armiranja: |  |  | 1.00531 | %
Momenta, ki se pri tako izbrani armaturi lahko v stebru razvijeta pri dejanski (maksimalni v potresnem projektnem stanju) osni sili - DIAS:
Steber 3: | Mzgoraj = | 128 | kNm |  |  | Steber 4: | Mspodaj = | 103 | kNm |  | Prečke v zgornji etaži - prečna smer:
| Mspodaj = | -130 | kNm |  |  |  | Mzgoraj = | -101 | kNm |  | M+ = | 50 | kNm | M+ = | 0 | kNm
[11 empty] | M- = | -62 | kNm | M- = | 0 | kNm
Momenti za račun prečne sile:
Prečke v zgornji etaži - vzdolžna smer:
Steber 3: | M+ = | 66.49351 | kNm |  |  | Steber 4: | M+ = | 53.50649 | kNm |  | M+ = | 60 | kNm | M+ = | 0 | kNm
| M- = | -130 | kNm |  |  |  | M- = | -62 | kNm |  | M- = | -61 | kNm | M- = | 0 | kNm
Prečna sila, ki se v takem slučaju razvije v stebru:
Steber 3: |  | Vsd (M) = | 58.89451 | kN
[6 empty] | Vsd = | 58.89451 | kN
|  | Vsd (stat. obtežba)= |  | 8.74 | kN
Steber 4: |  | Vsd (M) = | 39.82983 | kN
[6 empty] | Vsd = | 39.82983 | kN
|  | Vsd (stat. obtežba)= |  | 20.65 | kN
Kontrola objetja jedra: |  |  | Nmax = | 135.93 | kN |  |  |  | Nmax = | 66.5 | kN | (osna sila v vozlišču,
ki ga obravnavamo)
Steber 3: | [7 empty] | Steber 4:
Izbrana strižna armatura: |  |  | n- strižna | FR (mm) | s |  |  | Izbrana strižna armatura: |  |  | n- strižna | FR (mm) | s
|  |  | 4 | 6 | 12 | [5 empty] | 4 | 6 | 12
Vstremen = | 659.7345 | cm3 | [5 empty] | Vstremen = | 659.7345 | cm3
Vjedra = | 119716 | cm3 | [5 empty] | Vjedra = | 119716 | cm3
wwd = | 0.1150086 | [6 empty] | wwd = | 0.1150086
T1 = | 0.4751 | s |  | q = | 3.9 |  |  | T1 = | 0.4751 | s |  | q = | 3.9
mf = | 7.103978 | [6 empty] | mf = | 7.103978
razdalja med sosednjimi podprtimi palicami: | [7 empty] | razdalja med sosednjimi podprtimi palicami:
8 | razdalje |  | bi,1 = | 14.4 | cm |  |  | 8 | razdalje |  | bi,1 = | 14.4 | cm
0 | razdalj |  | bi,2 = | 2.2 | cm |  |  | 0 | razdalj |  | bi,2 = | 2.2 | cm
an = | 0.774302 | [6 empty] | an = | 0.774302
as = | 0.6865306 | [6 empty] | as = | 0.6865306
0.06113652 | > | -0.01339717 |  | #NAME? |  |  |  | 0.06113652 | > | -0.02443141 |  | #NAME?

## stebra 5 in 6
STEBERA 5 in 6 - desna stebra v prečnem okvirju
Steber 5: |  | b = | 40 | cm |  | b0 = | 35 | cm
|  | h = | 40 | cm
|  | Hc = | 3.67 | m
Steber 6: |  | b = | 40 | cm
|  | h = | 40 | cm
|  | Hc = | 3.19 | m
Material: |  | BETON C25/30 |  | fck = | 2.5 | kN/cm2
|  |  |  | afcd = | 1.333333 | kN/cm2
|  |  |  | fcd = | 1.666667 | kN/cm2
|  |  |  | fctm = | 0.2564964 | kN/cm2
|  | JEKLO S400 |  | fyk = | 40 | kN/cm2 |  | es,y,d = | 0.00174
|  |  |  | fyd = | 34.78261 | kN/cm2
Minimalna in maksimalna količina armature v stebrih:
| Steber 5: | rmin = | 1 | % |  | As,min = | 16 | cm2
|  | rmax = | 4 | % |  | As,max = | 64 | cm2
| Steber 6: | rmin = | 1 | % |  | As,min = | 16 | cm2
|  | rmax = | 4 | % |  | As,max = | 64 | cm2
Momenti, ki se v gredah, ki se s stebroma stikujejo, lahko razvijejo:
Grede v prečni smeri: |  |  | M+ = | 98 | kNm | ali |  | M+ = | 0 | kNm
|  |  | M- = | -132 | kNm |  |  | M- = | 0 | kNm
Grede v vzdolžni smeri: |  |  | M+ = | 73 | kNm | ali |  | M+ = | 0 | kNm
|  |  | M- = | -94 | kNm |  |  | M- = | 0 | kNm
Moment, ki ga mora steber prevzeti pri (mininmalni) osni sili v potresnem projektnem stanju:
Steber 5:
Potresno projektno stanje: |  |  | Nsd = | 113.26 | kN | (tlak - steber 5) |  |  |  | Nsd = | 55.59 | kN | (tlak - steber 6)
|  |  | M2 = | 171.6 | kNm
|  |  | M2 = | 122.2 | kNm
Potrebna vzdolžna armatura - statična obtežba in potresno projektno stanje (cm2):
|  |  | Steber 5: |  | Steber 6:
statična obtežba: |  |  | 4.8 |  | 13.21
potresno proj. stanje |  |  | 18.68 |  | 12.74
Izbrana vzdolžna armatura - kritično območje - DIAS:
|  |  | kom | FR (mm)
| po obodu: |  | 0 | 22
| v vogalih: |  | 4 | 19
| vmesne palice: |  | 4 | 16
| dejanska količina armature: |  |  | 19.38363 | cm2
| procent armiranja: |  |  | 1.211477 | %
Izbrana vzdolžna armatura - spodnji steber ob vpetju spodaj in zgornji steber ob vpetju zgoraj:
Steber 5: |  |  | kom | FR (mm) |  |  | Steber 6: |  |  | kom | FR (mm)
| po obodu: |  | 0 | 16 |  |  |  | po obodu: |  | 0 | 16
| v vogalih: |  | 4 | 16 |  |  |  | v vogalih: |  | 4 | 16
| vmesne palice: |  | 4 | 19 |  |  |  | vmesne palice: |  | 4 | 16
| dejanska količina armature: |  |  | 19.38363 | cm2 |  |  | dejanska količina armature: |  |  | 16.08495 | cm2
| procent armiranja: |  |  | 1.211477 | % |  |  | procent armiranja: |  |  | 1.00531 | %
Momenta, ki se pri tako izbrani armaturi lahko v stebru razvijeta pri dejanski (maksimalni v potresnem projektnem stanju) osni sili - DIAS:
Steber 5: | Mzgoraj = | 133 | kNm |  |  | Steber 6: | Mspodaj = | 105 | kNm |  | Prečke v zgornji etaži - prečna smer:
| Mspodaj = | -135 | kNm |  |  |  | Mzgoraj = | -103 | kNm |  | M+ = | 50 | kNm | M+ = | 0 | kNm
[11 empty] | M- = | -62 | kNm | M- = | 0 | kNm
Momenti za račun prečne sile:
Prečke v zgornji etaži - vzdolžna smer:
Steber 5: | M+ = | 73.76471 | kNm |  |  | Steber 6: | M+ = | 58.23529 | kNm |  | M+ = | 60 | kNm | M+ = | 0 | kNm
| M- = | -135 | kNm |  |  |  | M- = | -62 | kNm |  | M- = | -61 | kNm | M- = | 0 | kNm
Prečna sila, ki se v takem slučaju razvije v stebru:
Steber 5: |  | Vsd (M) = | 62.57253 | kN
[6 empty] | Vsd = | 62.57253 | kN
|  | Vsd (stat. obtežba)= |  | 16.49 | kN
Steber 6: |  | Vsd (M) = | 41.46045 | kN
[6 empty] | Vsd = | 41.46045 | kN
|  | Vsd (stat. obtežba)= |  | 40.54 | kN
Kontrola objetja jedra: |  |  | Nmax = | 173.8 | kN |  |  |  | Nmax = | 82.66 | kN | (osna sila v vozlišču,
ki ga obravnavamo)
Steber 5: | [7 empty] | Steber 6:
Izbrana strižna armatura: |  |  | n- strižna | FR (mm) | s |  |  | Izbrana strižna armatura: |  |  | n- strižna | FR (mm) | s
|  |  | 4 | 6 | 12 | [5 empty] | 4 | 6 | 12
Vstremen = | 659.7345 | cm3 | [5 empty] | Vstremen = | 659.7345 | cm3
Vjedra = | 119716 | cm3 | [5 empty] | Vjedra = | 119716 | cm3
wwd = | 0.1150086 | [6 empty] | wwd = | 0.1150086
T1 = | 0.4751 | s |  | q = | 3.9 |  |  | T1 = | 0.4751 | s |  | q = | 3.9
mf = | 7.103978 | [6 empty] | mf = | 7.103978
razdalja med sosednjimi podprtimi palicami: | [7 empty] | razdalja med sosednjimi podprtimi palicami:
8 | razdalje |  | bi,1 = | 14.4 | cm |  |  | 8 | razdalje |  | bi,1 = | 14.4 | cm
0 | razdalj |  | bi,2 = | 2.2 | cm |  |  | 0 | razdalj |  | bi,2 = | 2.2 | cm
an = | 0.774302 | [6 empty] | an = | 0.774302
as = | 0.6865306 | [6 empty] | as = | 0.6865306
0.06113652 | > | -0.007378637 |  | #NAME? |  |  |  | 0.06113652 | > | -0.02186317 |  | #NAME?